## Sheet1
规范 | 级别 | 施工规范 | 参考号 | 描述 | 件号 | 常温固化时间 | 58°固化时间 | 备注
BMS5-7 | Type I | BAC5010 Type 58 | A00165 | 机长副驾脚蹬防磨条粘胶 | EC1300L | 1h（完全固化96h） | N/A
BMS5-25 | TYPE II, GRADE 1 | BAC5010 Type 54 | A00161 | 树脂粘合剂 固化见SRM 51-30-0G-0 | EPIBOND1539A/B | 24h | 常温胶化+0.5h 121°C
BMS5-28 | Type 3 | BAC5583 | A00214 | 蜂窝边缘填充&灌注 环氧基树脂胶 有2次固化工艺，见BAC5583 | Epocast1511A/B | 7day | 5h
| Type 7 Class 1 |  | N/A |  | CG1305-A/B | 7day | 1h 176℃
| Type 16 |  | A00216 |  | Epocast1616A/B | N/A | N/A
| Type 18, Class 1 |  | A01021 |  | Epocast1618D/B | 7day | 5h
| Type 19, Class 1 |  | A50042 |  | Epocast1619A/B | 7day | 5h
| TYPE 9 |  | A80938 |  | EC3524B/A | 7day | 5h | 进气道防磨层修补
BMS5-45 | Class A-1/2 | BAC5010 TYPE 44 | A81586 | 油箱密封 | PS890A1/2 | 36h（不沾手10h） | 每+11°C固化时间减半 | BMS5-45单向替换： BMS5-19 BMS5-32 BMS5-79 BMS5-142 见AMM20-30-11-910-801
| Class A-2 |  | A50153 |  | PS890A2 | 72h（不沾手30h）
[5 empty] | PS890N A2 | 48h（不沾手24h）
[5 empty] | PS890F A2 | 8h （不沾手 8h）
| Class B |  | A50051 |  | PS890B1/2 | 7h（不沾手4h）
|  |  | A50337 |  | PS890B2 | 10h（不沾手6h）
|  |  | A80433 |  | PR1776MB1/2 | 12h（不沾手8h）
|  |  | A50345 |  | PR1776MB2 | 24h（不沾手16h）
BMS5-63 | Type I Class B-4 | BAC5000 | A00803 | 高温防火硅胶、抗液压油 发动机封严用 | DAPCO18-4F | 48h | 4h
| Type II Class B-1/2 |  | A00160 A50396 |  | DAPCO2200 | 4h | N/A
| Type II Class B-4 |  | C50218 A50096 |  | DAPCO2100 | 48h | N/A
BMS5-92 | Type I | BAC5010 TYPE 117 | A01054 | 树脂粘合剂 CHART灯底座、储物柜金属条安装 固化见SRM 51-30-0G-0 | EC2216A/B | 24h | 120° 1h
| TYPE V CLASS1 |  | A50430 |  | EC2615B/A | 3h | 120° 1h
BMS5-95 | Class B-1/2 | BAC5010 TYPE 93 | A50250 | 飞机外表面防腐密封 | PS870B1/2 | 9h（不沾手4h） | 1.25h | BMS5-95单向替换： BMS5-32 BMS5-142
| Class B-2 |  | A50479 |  | PS870B2 | 20h（不沾手14h） | 3h
| Class C |  | A50296 |  | PS870C12/24 | 312h | N/A
BMS5-142 | Type II Class B-1 | BAC5000 | A50359 | 油箱密封 | AC770B1 | 6h（不沾手4h） | 每+7°固化时间减半 | 不得超过49℃
[5 empty] | PR1772B1-SK | 7h（不沾手4h） | N/A
| Type II Class B-2 |  | A02315 |  | AC770B2 | 11h （不沾手 8h） | 每+7°固化时间减半
[5 empty] | PR1772B2-SK | 10h（不沾手6h） | N/A
BMS5-105 | TYPE II CLASS I | BAC5010 TYPE 89 | A00870 | 室温固化 结构粘接用胶 COS顶灯灯罩 | EC3532A/B | 0.5h | N/A
BMS5-109 | TYPE 1 | BAC5010 TYPE 94 | A80953 | 树脂粘合剂 固化性能见SRM 51-30-0G-0 | EA934NA | 5day | 66° 1h
TYPE 2,CLASS 2,GRADE A
| TYPE 2,CLASS 2 |  | A00253 |  | EA9394A/B | 30h | 4h（90° 1h）
BMS5-123 | Type I, Class 2 | BAC5010 TYPE 71 | A00279 |  | Epoxy-Patch 615 | 40min | N/A
BMS5-141 | Class A | BAC5010 TYPE 111 | A01057 |  | EA9394A/B | 30h | 4h（90° 1h）
BMS8-207 | Type I, Class 2 | N/A | A50320 |  | EY0540A/EY0043B | 12h | 1h
| Type I, Class 1 |  | A50321 |  | EC1838A/B | 24-48h | 2h 48°C
BMS8-301 | Class 1 Grade 1 |  | G50614 |  | EA9390A/B | 4h 93°C | 2h 149°C
| Class 2 |  | G02451 |  | EY3804A/B | 6h | 3h 66℃
| Class 3 | BAC5010 TYPE 113 | G50597 |  | EA9396A/B | N/A | 1h 66℃
BMS8-201 | TYPE II | BAC5572 | A50145 |  | EPOCAST50 A/946 | 5day | 20min胶化+2h 93℃
BMS10-11 | Type I | BAC5000 | C00259 | 密封胶底漆 | 44GN057 | 72h | 1h
|  |  | C80011 |  | 515K011
|  |  | C80030 |  | 10P4-2NF/EC117S
| TYPE II |  | C00260 |  | 446-22-1000/X530 | N/A | N/A
BMS10-21 | TYPE III |  | C00767 |  | CA7870\910X464 | N/A | N/A | 更换船型整流罩用
BMS10-60 | TYPE II | BAC707:灰 | C50075 |  | CA8000/B707 | N/A | N/A
BMS10-79 | Type III |  | C00175 |  | 515X349 | N/A | N/A
AMS3277 |  | BAC5000 | A50517 | 风挡专用密封胶 每+7℃固化时间减半 不得超过60℃ | AC-251 B-1/2、B1、B2 | 4、7、9h | 0.5、1、1.125h | 促粘剂AC-137
|  |  | A00103 |  | PR-1425 B1/2、B2 | 24h、48h | 3h、6h | 促粘剂PR-142
|  |  | A50493 |  | PR-1425CF B1/2、B2 | 6h、12h | 45min、1.5h | 促粘剂PR-1861
|  |  | A01056 |  | PR-1829 B-1/4 | 3h（不沾手2h） | 15min | 促粘剂PR-1861
[5 empty] | PR-1829 B-1/2 | 4h（不沾手3h） | 0.5h | 促粘剂PR-1861
[5 empty] | PR-1829 B-2 | 24h（不沾手16h） | N/A | 促粘剂PR-1861
| Type 1, Class B |  | A50052 |  | PR-1826 B-1/4 | 2h | 15min | 促粘剂PR-142
|  |  | A00708 |  | PR-1828 B-1/2 | 3h | 23min | N/A
| TYPE 2 CLASS B |  | A50158 | 油箱密封 极速固化 | PR-2001 B-1/2 | 3h（不沾手2h） | N/A | 促粘剂PR-187
AMS-S-83318 | CLASS B |  | A50084 | 油箱密封 极速固化 | PS860 B-1/6 | 4h（不沾手3h） | N/A | 促粘剂PR-142
|  |  | A01079 | VCD封严粘合胶 | RTV88 | 24h | 2h室温+2h93°C加温 | AMM 71-11-09
MIL-A-46106 | Class A Grade 1 | BAC5010 Type 60 | A50067 | 硅胶（白） | RTV102 | (RTV102-116)12-24h | 可加温
| Class A Grade 2 |  | A00635 | 硅胶（透明）各种客舱粘接： 地板革、密封条 客舱装饰条 水龙头外部 | RTV108
| Class P |  | C00048 | 促粘剂 | RTV1200/PR-1200 | 1-2h |  | 不得超过60° | CP2244
|  |  | A50031 | 饮用水箱口盖密封胶 | RTV732 | 24h（不沾手0.5h） |  | 同DC732
MIL-A-46146 | TYPE I GROUP II | BAC5010 TYPE 79 | A00281 | 硫化硅胶 水龙头外部 电门帽 冲洗电门 | RTV3145 | 24h |  | 不得超过60°
MIL-A-46146B |  |  | A00363 | 硅胶粘合剂 | RTV162 | 24h（不沾手4h）
|  |  | A00933 | 硅胶密封剂 | RTV159 | 24h（不沾手45min）
| GRADE 2 | BAC5010 TYPE 109 | A50030 | 门槛专用 | RTV6708 | 24h（不沾手25min）
| Class A | BAC5010 TYPE 68 | A00335 | 硅胶密封剂 | RTV430 | 24h |  | DC93-076-1/2
MIL-S-46163 | TYPE I |  | A50082 A81032 | 螺纹胶 | LOCTITE271 | 15min | N/A
| TYPE II GRADE N |  | A50481 A00648 |  | LOCTITE242 | 12-18h | N/A
MIL-S-46163A |  |  | A50212 A00270 |  | LOCTITE222MS | 24h | N/A
|  | BAC5837 | A50362 | 防水胶 | EPIBOND156A/B | 6-8h | 20min胶化+2h常温+3h 66℃
PR PS系列密封胶标准文件查询地址 | https://bergdahl.com/prc-royal-aviation-sealants-by-usage/sealant-adhesives | SAP件号通常删除所有空格和-号
EC系列粘合剂标准文件查询地址 | 3M中国官网 | 波音密封胶手册为BAC5000 波音粘合剂手册为BAC5010
EA系列粘合剂标准文件查询地址 | LOCTITE乐泰官网
RTV系列粘合剂标准文件查询地址 | 微软必应浏览器搜索
清洗剂&油脂&防腐剂等
MIL-C-11796 | CLASS 3 |  | C00528 | 防腐剂 | BRAYCOTE248
MIL-DTL-5541 | CLASS 1A | BAC5719 TYPE II CLASS A | C00064 | 化学转化-阿洛丁 | ALODINE1200S
BONDERITE1200S
MIL-PRF-24650 |  |  | D00463 | 食品级润滑脂，更换冲水活门 | DOD-G-24650
MIL-S-8660 | SAE AS8660 |  | G50470 | 绝缘润滑脂 | MOLYKOTE4 | DOW CORNING 4
|  |  | D00189 | 润滑密封剂 | MOLYKOTE111 | DOW CORNING 111 | 3210520-1
|  |  | D80153 D00641 | 防腐润滑剂 | MOLYKOTE 321 | DC321
|  |  | D50068 | 润滑剂 | MOLYKOTE P37 | CP2544
|  |  |  | 高温防咬剂 | ROYCO44 | CP2101
BMS1-68 | FORMIII |  | G02186 | 结构封严 | 512AF
|  |  | G50738 | 潮气封严 | HT3000FR-XXX
BMS3-24 |  |  | D00015 | 油脂 | AEROSHELL33 |  | 被BMS3-33完全替换
BMS3-28 |  |  | D50004 |  | ARMITELFAS328
BMS3-32 | TYPE I |  | D50022 |  | ROYCO SSF | CASTROLAERO 35
| TYPE II |  | D00467 |  | ROYCO LGF | CASTROLAERO 40
BMS3-33 | MIL-PRF-23827 |  | D00013 | 油脂 | AEROSHELL33 MOBIL GREASE33-2KG
| TYPE I |  | D00633
BMS8-285 | Type IV |  | G50788 | 结构子母胶带 | VELCRO HOOK 081
VELCRO LOOP 009
BMS11-7 | TY2XGL |  | B00184 | 清洗剂 | BONDERITE4460
|  |  | G00270 |  | HPT1901-2
|  |  | D50034 |  |  | PURE NICKEL SPECIAL, NEVER - SEEZ
|  |  |  | 显影剂 | 9D1B